## overview
|  | sample | layer | weight, gemessen bei Probenahme, nass im August 2017 | tested | date | method | im Labor fertige Schüsseln | Gewicht nach abtrocknen (gr), gemessen am 3/4/2019 | Pending Korngrößenanalyse
1 |  | 113-2 | 72-92 | 527 |  |  | Korngrößenanalyse?
2 | new sample | 113-3 | 25-61 | 532 |  |  | Schlämmanalyse |  |  | XX
3 |  | 115-2 | 7-23 | 312 |  |  | Schlämmanalyse |  | 217.5 | XX
4 |  | 115-2 | 42-98 | 909 | yes | 2019-02-14 | Korngrößenanalyse | x
5 |  | 115-3 | 67-78 |  | yes | 2019-02-14 | Korngrößenanalyse | x
6 |  | 212-1 | 29-55 | 725 | yes | 2019-02-13 | Korngrößenanalyse | x
7 |  | 212-1 | 55-84 | 763 | yes | 13-14/02/2019 | Korngrößenanalyse | x
8 |  | 212-2 | 1-16 | 206 | yes | 2019-02-13 | Korngrößenanalyse | x
9 |  | 411-3 | 0-17 | 1978 |  |  | Schlämmanalyse
10 |  | 411-5 | 80-105 | 1044 |  |  | Schlämmanalyse |  | 734.1 | XX
11 |  | 412-1 | 87-93 | 196 | yes | 2019-02-14 | Korngrößenanalyse | x
12 | new sample | 412-2 | 42-61 | 439 | yes | 2019-04-03 | Korngrößenanalyse | x
13 |  | 511-1 | 15-40 | 367 | yes | 2019-02-14 | Korngrößenanalyse | x
14 |  | 511-1 | 40-107 | 1161 | yes | 2019-02-14 | Korngrößenanalyse | x
15 |  | 511-2 | 10-107 | 1703 | pending |  | Schlämmanalyse
16 |  | 511-4 | 53-93 | 1347 |  |  | Schlämmanalyse |  | 935.2 | XX

## 113-2 72-92
Technische Hochschule Lübeck
Korngrößenverteilung
Bodenart: |  | Bezeichnung der Probe | 113-2
Arbeitsweise: | Trockensiebung | Anlage | 72-92
ausgeführt durch: |  | Datum:
Gesammttrockenmasse md |  |  | g | 100%
Maschenweite | Siebrückstand |  | Siebdurchgang
mm | mR (g) | mR / Summe mR * 100 % | %
[5 empty] | Siebdurchgang % | Maschenweite, mm
|  |  | 100% |  | #DIV/0! | 0.063
20 |  | #DIV/0! | #DIV/0! |  | #DIV/0! | 0.125
16 |  | #DIV/0! | #DIV/0! |  | #DIV/0! | 0.2
8 |  | #DIV/0! | #DIV/0! |  | #DIV/0! | 0.25
6.3 |  | #DIV/0! | #DIV/0! |  | #DIV/0! | 0.5
4 |  | #DIV/0! | #DIV/0! |  | #DIV/0! | 0.63
2 |  | #DIV/0! | #DIV/0! |  | #DIV/0! | 1
1 |  | #DIV/0! | #DIV/0! |  | #DIV/0! | 2
0.63 |  | #DIV/0! | #DIV/0! |  | #DIV/0! | 4
0.5 |  | #DIV/0! | #DIV/0! |  | #DIV/0! | 6.3
0.25 |  | #DIV/0! | #DIV/0! |  | #DIV/0! | 8
0.2 |  | #DIV/0! | #DIV/0! |  | #DIV/0! | 16
0.125 |  | #DIV/0! | #DIV/0! |  | #DIV/0! | 20
0.063 |  | #DIV/0! | #DIV/0! |  | 100%
Schale |  | #DIV/0! | xxxxxxx
Summe mR | 0 | #DIV/0!
Verlust md – S mR | 0
Kommentare:

## 113-3 25-61
Technische Hochschule Lübeck
Korngrößenverteilung
Bodenart: |  | Bezeichnung der Probe | 113-3
Arbeitsweise: | Trockensiebung | Anlage | 25-61
ausgeführt durch: |  | Datum:
Gesammttrockenmasse md |  |  | g | 100%
Maschenweite | Siebrückstand |  | Siebdurchgang
mm | mR (g) | mR / Summe mR * 100 % | %
[5 empty] | Siebdurchgang % | Maschenweite, mm
|  |  | 100% |  | #DIV/0! | 0.063
20 |  | #DIV/0! | #DIV/0! |  | #DIV/0! | 0.125
16 |  | #DIV/0! | #DIV/0! |  | #DIV/0! | 0.2
8 |  | #DIV/0! | #DIV/0! |  | #DIV/0! | 0.25
6.3 |  | #DIV/0! | #DIV/0! |  | #DIV/0! | 0.5
4 |  | #DIV/0! | #DIV/0! |  | #DIV/0! | 0.63
2 |  | #DIV/0! | #DIV/0! |  | #DIV/0! | 1
1 |  | #DIV/0! | #DIV/0! |  | #DIV/0! | 2
0.63 |  | #DIV/0! | #DIV/0! |  | #DIV/0! | 4
0.5 |  | #DIV/0! | #DIV/0! |  | #DIV/0! | 6.3
0.25 |  | #DIV/0! | #DIV/0! |  | #DIV/0! | 8
0.2 |  | #DIV/0! | #DIV/0! |  | #DIV/0! | 16
0.125 |  | #DIV/0! | #DIV/0! |  | #DIV/0! | 20
0.063 |  | #DIV/0! | #DIV/0! |  | 100%
Schale |  | #DIV/0! | xxxxxxx
Summe mR | 0 | #DIV/0!
Verlust md – S mR | 0
Kommentare:

## 113-3 25-61_Schlämm
Technische Hochschule Lübeck
Korngrößenverteilung
Bodenart: |  | Bezeichnung der Probe | 113-3
Arbeitsweise: | Trockensiebung | Anlage | 25-61
ausgeführt durch: |  | Datum:
Korndichte ρs |  | g/cm3 | Dispergierungsmittel | Natriumcarbonat
Feuchtmasse |  | g | Gesamtkorrektur, Cges | 0.6
Ermittlung der Festmasse
Trockene Probe + Behälter | 602.7 | g
Behälter | 561.7 | g
Trockene Porbe md (m4) | 41 | g
Temperatur (C) | Uhrzeit der Lesung | Aräometer Lesung | Aräometer Lesung + Korr. | Korndurchmesser | Temperaturkorrektur | Verbesserte Lessung | % von ad < d (mm) |  | ρ’ angepasst | R’ = (ρ’ - 1) * 10^3 | R = R’ + Cm |  | t
|  | R` (g/cm3) | R = R` + Cges (g/cm3) | d (mm) | CT | R + CT | Schlämmprobe | Gesamtprobe * | 1.021 | 21
20.3 | 30 sec | 21 | 21.6 |  |  | 21.6 |  |  | 1.0198
20.3 | 1 m | 19.8 | 20.4 |  |  | 20.4 |  |  | 1.0175
20.3 | 2 m | 17.5 | 18.1 |  |  | 18.1 |  |  | 1.015
20.3 | 5 m | 15 | 15.6 |  |  | 15.6 |  |  | 1.011 |  |  | Siebdurchgang % | Maschenweite, mm
20.3 | 15 m | 11 | 11.6 |  |  | 11.6 |  |  | 1.008 |  |  | #REF! | #REF!
20.3 | 45 m | 8 | 8.6 |  |  | 8.6 |  |  | 1.0055 |  |  | #REF! | #REF!
20.5 | 2 h | 5.5 | 6.1 |  |  | 6.1 |  |  | 1.004 |  |  | #REF! | #REF!
20.8 | 5 h | 4 | 4.6 |  |  | 4.6 |  |  | 1.0022 |  |  | #REF! | #REF!
20.1 | 24 h | 2.2 | 2.8 |  |  | 2.8 |  |  | 1 |  |  | #REF! | #REF!
[12 empty] | #REF! | #REF!
[12 empty] | #REF! | #REF!
[12 empty] | #REF! | #REF!
* Kommentare: | 100% < 0,06 mm = |  | % der Gesamtprobe | [8 empty] | #REF! | #REF!
[12 empty] | 280% | 20.1
[12 empty] | 460% | 20.8
[12 empty] | 610% | 20.5
[12 empty] | 860% | 20.3
1160%

## 115-2 7-23
Technische Hochschule Lübeck
Korngrößenverteilung
Bodenart: |  | Bezeichnung der Probe | 115-2
Arbeitsweise: | Trockensiebung | Anlage | 7-23
ausgeführt durch: |  | Datum:
Gesammttrockenmasse md |  |  | g | 100%
Maschenweite | Siebrückstand |  | Siebdurchgang
mm | mR (g) | mR / Summe mR * 100 % | %
[5 empty] | Siebdurchgang % | Maschenweite, mm
|  |  | 100% |  | #DIV/0! | 0.063
20 |  | #DIV/0! | #DIV/0! |  | #DIV/0! | 0.125
16 |  | #DIV/0! | #DIV/0! |  | #DIV/0! | 0.2
8 |  | #DIV/0! | #DIV/0! |  | #DIV/0! | 0.25
6.3 |  | #DIV/0! | #DIV/0! |  | #DIV/0! | 0.5
4 |  | #DIV/0! | #DIV/0! |  | #DIV/0! | 0.63
2 |  | #DIV/0! | #DIV/0! |  | #DIV/0! | 1
1 |  | #DIV/0! | #DIV/0! |  | #DIV/0! | 2
0.63 |  | #DIV/0! | #DIV/0! |  | #DIV/0! | 4
0.5 |  | #DIV/0! | #DIV/0! |  | #DIV/0! | 6.3
0.25 |  | #DIV/0! | #DIV/0! |  | #DIV/0! | 8
0.2 |  | #DIV/0! | #DIV/0! |  | #DIV/0! | 16
0.125 |  | #DIV/0! | #DIV/0! |  | #DIV/0! | 20
0.063 |  | #DIV/0! | #DIV/0! |  | 100%
Schale |  | #DIV/0! | xxxxxxx
Summe mR | 0 | #DIV/0!
Verlust md – S mR | 0
Kommentare:

## 115-2 42-98
Technische Hochschule Lübeck
Korngrößenverteilung
Bodenart: | Sand | Bezeichnung der Probe | 115-2
Arbeitsweise: | Trockensiebung | Anlage | 42-98
ausgeführt durch: | Marcel Kock | Datum: | 14-02-2019
Gesammttrockenmasse md |  | 670.2 | g | 100%
Maschenweite | Siebrückstand |  | Siebdurchgang
mm | mR (g) | mR / Summe mR * 100 % | %
[5 empty] | Siebdurchgang % | Maschenweite, mm
|  |  | 100% |  | 4.424% | 0.063
20 | 0 | 0% | 100% |  | 9.403% | 0.125
16 | 0 | 0% | 100% |  | 21.31% | 0.2
8 | 6.4 | 0.9598% | 99.04% |  | 31.54% | 0.25
6.3 | 6.5 | 0.9748% | 98.07% |  | 69.06% | 0.5
4 | 8.2 | 1.23% | 96.84% |  | 79.47% | 0.63
2 | 13.1 | 1.965% | 94.87% |  | 89.52% | 1
1 | 35.7 | 5.354% | 89.52% |  | 94.87% | 2
0.63 | 67 | 10.05% | 79.47% |  | 96.84% | 4
0.5 | 69.4 | 10.41% | 69.06% |  | 98.07% | 6.3
0.25 | 250.2 | 37.52% | 31.54% |  | 99.04% | 8
0.2 | 68.2 | 10.23% | 21.31% |  | 100% | 16
0.125 | 79.4 | 11.91% | 9.403% |  | 100% | 20
0.063 | 33.2 | 4.979% | 4.424% |  | 100%
Schale | 29.5 | 4.424% | xxxxxxx
Summe mR | 666.8 | 100%
Verlust md – S mR | 3.4
Kommentare:

## 115-3 67-78
Technische Hochschule Lübeck
Korngrößenverteilung
Bodenart: | kiesiger Sand | Bezeichnung der Probe | 115-3
Arbeitsweise: | Trockensiebung | Anlage | 67-78
ausgeführt durch: | Marcel Kock | Datum: | 2019-02-14
Gesammttrockenmasse md |  | 198.9 | g | 100%
Maschenweite | Siebrückstand |  | Siebdurchgang
mm | mR (g) | mR / Summe mR * 100 % | %
[5 empty] | Siebdurchgang % | Maschenweite, mm
|  |  | 100% |  | 3.794% | 0.063
20 | 12.3 | 6.222% | 93.78% |  | 6.474% | 0.125
16 | 0 | 0% | 93.78% |  | 10.12% | 0.2
8 | 18.7 | 9.459% | 84.32% |  | 12.49% | 0.25
6.3 | 11.1 | 5.615% | 78.71% |  | 21.35% | 0.5
4 | 20 | 10.12% | 68.59% |  | 25.59% | 0.63
2 | 29.2 | 14.77% | 53.82% |  | 35.71% | 1
1 | 35.8 | 18.11% | 35.71% |  | 53.82% | 2
0.63 | 20 | 10.12% | 25.59% |  | 68.59% | 4
0.5 | 8.4 | 4.249% | 21.35% |  | 78.71% | 6.3
0.25 | 17.5 | 8.852% | 12.49% |  | 84.32% | 8
0.2 | 4.7 | 2.377% | 10.12% |  | 93.78% | 16
0.125 | 7.2 | 3.642% | 6.474% |  | 93.78% | 20
0.063 | 5.3 | 2.681% | 3.794% |  | 100%
Schale | 7.5 | 3.794% | xxxxxxx
Summe mR | 197.7 | 100%
Verlust md – S mR | 1.2
Kommentare:

## 212-1 29-55
Technische Hochschule Lübeck
Korngrößenverteilung
Bodenart: | kiesiger Sand | Bezeichnung der Probe | 212-1
Arbeitsweise: | Trockensiebung | Anlage | 29-55
ausgeführt durch: | Marcel Kock, Anna Androvitsanea | Datum: | 13-3-2019
Gesammttrockenmasse md |  | 647.6 | g | 100%
Maschenweite | Siebrückstand |  | Siebdurchgang
mm | mR (g) | mR / Summe mR * 100 % | %
[5 empty] | Siebdurchgang % | Maschenweite, mm
|  |  | 100% |  | 25.41% | 0.063
20 | 40.2 | 6.226% | 93.77% |  | 47.11% | 0.125
16 | 5.8 | 0.8982% | 92.88% |  | 59.8% | 0.2
8 | 51.9 | 8.038% | 84.84% |  | 63.61% | 0.25
6.3 | 5.8 | 0.8982% | 83.94% |  | 71.07% | 0.5
4 | 13 | 2.013% | 81.93% |  | 72.34% | 0.63
2 | 18.1 | 2.803% | 79.12% |  | 74.46% | 1
1 | 30.1 | 4.662% | 74.46% |  | 79.12% | 2
0.63 | 13.7 | 2.122% | 72.34% |  | 81.93% | 4
0.5 | 8.2 | 1.27% | 71.07% |  | 83.94% | 6.3
0.25 | 48.2 | 7.465% | 63.61% |  | 84.84% | 8
0.2 | 24.6 | 3.81% | 59.8% |  | 92.88% | 16
0.125 | 81.9 | 12.68% | 47.11% |  | 93.77% | 20
0.063 | 140.1 | 21.7% | 25.41% |  | 100%
Schale | 164.1 | 25.41% | xxxxxxx
Summe mR | 645.7 | 100%
Verlust md – S mR | 1.9
Kommentare:

## 212-1 55-84
Technische Hochschule Lübeck
Korngrößenverteilung
Bodenart: | lehmiger Sand | Bezeichnung der Probe | 212-1
Arbeitsweise: | Trockensiebung | Anlage | 55-84
ausgeführt durch: | Anna Androvitsanea | Datum: | 13/14-02-2019
Gesammttrockenmasse md |  | 678.7 | g | 100%
Maschenweite | Siebrückstand |  | Siebdurchgang
mm | mR (g) | mR / Summe mR * 100 % | %
[5 empty] | Siebdurchgang % | Maschenweite, mm
|  |  | 100% |  | 16.78% | 0.063
20 | 45 | 6.865% | 93.14% |  | 39.19% | 0.125
16 | 24.9 | 3.799% | 89.34% |  | 55.74% | 0.2
8 | 40 | 6.102% | 83.23% |  | 57.33% | 0.25
6.3 | 15.6 | 2.38% | 80.85% |  | 64.99% | 0.5
4 | 37.6 | 5.736% | 75.12% |  | 66.93% | 0.63
2 | 24.8 | 3.783% | 71.33% |  | 68.31% | 1
1 | 19.8 | 3.021% | 68.31% |  | 71.33% | 2
0.63 | 9.1 | 1.388% | 66.93% |  | 75.12% | 4
0.5 | 12.7 | 1.937% | 64.99% |  | 80.85% | 6.3
0.25 | 50.2 | 7.658% | 57.33% |  | 83.23% | 8
0.2 | 10.4 | 1.587% | 55.74% |  | 89.34% | 16
0.125 | 108.5 | 16.55% | 39.19% |  | 93.14% | 20
0.063 | 146.9 | 22.41% | 16.78% |  | 100%
Schale | 110 | 16.78% | xxxxxxx
Summe mR | 655.5 | 100%
Verlust md – S mR | 23.2
Kommentare: | Würzel/ Holzstücke

## 212-2 1-16
Technische Hochschule Lübeck
Korngrößenverteilung
Bodenart: | kiesiger Sand | Bezeichnung der Probe | 212-2
Arbeitsweise: | Trockensiebung | Anlage | 1-16
ausgeführt durch: | Anna Androvitsanea | Datum: | 13-02-2019
Gesammttrockenmasse md |  | 223.7 | g | 100%
Maschenweite | Siebrückstand |  | Siebdurchgang
mm | mR (g) | mR / Summe mR * 100 % | %
[5 empty] | Siebdurchgang % | Maschenweite, mm
|  |  | 100% |  | 10.38% | 0.063
20 | 24.8 | 11.1% | 88.9% |  | 18.93% | 0.125
16 | 14.5 | 6.488% | 82.42% |  | 25.41% | 0.2
8 | 35.2 | 15.75% | 66.67% |  | 26.58% | 0.25
6.3 | 10.7 | 4.787% | 61.88% |  | 33.38% | 0.5
4 | 11.7 | 5.235% | 56.64% |  | 35.79% | 0.63
2 | 20.2 | 9.038% | 47.61% |  | 40% | 1
1 | 17 | 7.606% | 40% |  | 47.61% | 2
0.63 | 9.4 | 4.206% | 35.79% |  | 56.64% | 4
0.5 | 5.4 | 2.416% | 33.38% |  | 61.88% | 6.3
0.25 | 15.2 | 6.801% | 26.58% |  | 66.67% | 8
0.2 | 2.6 | 1.163% | 25.41% |  | 82.42% | 16
0.125 | 14.5 | 6.488% | 18.93% |  | 88.9% | 20
0.063 | 19.1 | 8.546% | 10.38% |  | 100%
Schale | 23.2 | 10.38% | xxxxxxx
Summe mR | 223.5 | 100%
Verlust md – S mR | 0.2
Kommentare: | Schilfstücke drin

## 411-3 0-107
Technische Hochschule Lübeck
Korngrößenverteilung
Bodenart: |  | Bezeichnung der Probe | 411-3
Arbeitsweise: | Trockensiebung | Anlage | 0-107
ausgeführt durch: |  | Datum:
Gesammttrockenmasse md |  |  | g | 100%
Maschenweite | Siebrückstand |  | Siebdurchgang
mm | mR (g) | mR / Summe mR * 100 % | %
[5 empty] | Siebdurchgang % | Maschenweite, mm
|  |  | 100% |  | #DIV/0! | 0.063
20 |  | #DIV/0! | #DIV/0! |  | #DIV/0! | 0.125
16 |  | #DIV/0! | #DIV/0! |  | #DIV/0! | 0.2
8 |  | #DIV/0! | #DIV/0! |  | #DIV/0! | 0.25
6.3 |  | #DIV/0! | #DIV/0! |  | #DIV/0! | 0.5
4 |  | #DIV/0! | #DIV/0! |  | #DIV/0! | 0.63
2 |  | #DIV/0! | #DIV/0! |  | #DIV/0! | 1
1 |  | #DIV/0! | #DIV/0! |  | #DIV/0! | 2
0.63 |  | #DIV/0! | #DIV/0! |  | #DIV/0! | 4
0.5 |  | #DIV/0! | #DIV/0! |  | #DIV/0! | 6.3
0.25 |  | #DIV/0! | #DIV/0! |  | #DIV/0! | 8
0.2 |  | #DIV/0! | #DIV/0! |  | #DIV/0! | 16
0.125 |  | #DIV/0! | #DIV/0! |  | #DIV/0! | 20
0.063 |  | #DIV/0! | #DIV/0! |  | 100%
Schale |  | #DIV/0! | xxxxxxx
Summe mR | 0 | #DIV/0!
Verlust md – S mR | 0
Kommentare:

## 411-5 80-105
Technische Hochschule Lübeck
Korngrößenverteilung
Bodenart: |  | Bezeichnung der Probe | 411-5
Arbeitsweise: | Trockensiebung | Anlage | 80-105
ausgeführt durch: |  | Datum:
Gesammttrockenmasse md |  |  | g | 100%
Maschenweite | Siebrückstand |  | Siebdurchgang
mm | mR (g) | mR / Summe mR * 100 % | %
[5 empty] | Siebdurchgang % | Maschenweite, mm
|  |  | 100% |  | #DIV/0! | 0.063
20 |  | #DIV/0! | #DIV/0! |  | #DIV/0! | 0.125
16 |  | #DIV/0! | #DIV/0! |  | #DIV/0! | 0.2
8 |  | #DIV/0! | #DIV/0! |  | #DIV/0! | 0.25
6.3 |  | #DIV/0! | #DIV/0! |  | #DIV/0! | 0.5
4 |  | #DIV/0! | #DIV/0! |  | #DIV/0! | 0.63
2 |  | #DIV/0! | #DIV/0! |  | #DIV/0! | 1
1 |  | #DIV/0! | #DIV/0! |  | #DIV/0! | 2
0.63 |  | #DIV/0! | #DIV/0! |  | #DIV/0! | 4
0.5 |  | #DIV/0! | #DIV/0! |  | #DIV/0! | 6.3
0.25 |  | #DIV/0! | #DIV/0! |  | #DIV/0! | 8
0.2 |  | #DIV/0! | #DIV/0! |  | #DIV/0! | 16
0.125 |  | #DIV/0! | #DIV/0! |  | #DIV/0! | 20
0.063 |  | #DIV/0! | #DIV/0! |  | 100%
Schale |  | #DIV/0! | xxxxxxx
Summe mR | 0 | #DIV/0!
Verlust md – S mR | 0
Kommentare:

## 412-2 42-61
Technische Hochschule Lübeck
Korngrößenverteilung
Bodenart: |  | Bezeichnung der Probe | 412-2
Arbeitsweise: | Trockensiebung | Anlage | 42-61
ausgeführt durch: |  | Datum: | 2019-04-03
Gesammttrockenmasse md |  | 349.2 | g | 100%
Maschenweite | Siebrückstand |  | Siebdurchgang
mm | mR (g) | mR / Summe mR * 100 % | %
[5 empty] | Siebdurchgang % | Maschenweite, mm
|  |  | 100% |  | 8.006% | 0.063
20 | 22.6 | 6.439% | 93.56% |  | 26.64% | 0.125
16 | 48.5 | 13.82% | 79.74% |  | 38.55% | 0.2
8 | 55 | 15.67% | 64.07% |  | 39.49% | 0.25
6.3 | 8.6 | 2.45% | 61.62% |  | 46.55% | 0.5
4 | 15 | 4.274% | 57.35% |  | 47.58% | 0.63
2 | 15.1 | 4.302% | 53.05% |  | 49.34% | 1
1 | 13 | 3.704% | 49.34% |  | 53.05% | 2
0.63 | 6.2 | 1.766% | 47.58% |  | 57.35% | 4
0.5 | 3.6 | 1.026% | 46.55% |  | 61.62% | 6.3
0.25 | 24.8 | 7.066% | 39.49% |  | 64.07% | 8
0.2 | 3.3 | 0.9402% | 38.55% |  | 79.74% | 16
0.125 | 41.8 | 11.91% | 26.64% |  | 93.56% | 20
0.063 | 65.4 | 18.63% | 8.006% |  | 100%
Schale | 28.1 | 8.006% | xxxxxxx
Summe mR | 351 | 100%
Verlust md – S mR | -1.8
Kommentare:

## 412-1 87-93
Technische Hochschule Lübeck
Korngrößenverteilung
Bodenart: | schluffiger Sand | Bezeichnung der Probe | 412-1
Arbeitsweise: | Trockensiebung | Anlage | 87-93
ausgeführt durch: | Marcel Kock | Datum: | 14-02-2019
Gesammttrockenmasse md |  | 156.2 | g | 100%
Maschenweite | Siebrückstand |  | Siebdurchgang
mm | mR (g) | mR / Summe mR * 100 % | %
[5 empty] | Siebdurchgang % | Maschenweite, mm
|  |  | 100% |  | 25.6% | 0.063
20 | 0 | 0% | 100% |  | 41.78% | 0.125
16 | 5.9 | 3.804% | 96.2% |  | 48.42% | 0.2
8 | 39.1 | 25.21% | 70.99% |  | 50.93% | 0.25
6.3 | 3.7 | 2.386% | 68.6% |  | 56.67% | 0.5
4 | 2.5 | 1.612% | 66.99% |  | 57.9% | 0.63
2 | 4.7 | 3.03% | 63.96% |  | 60.22% | 1
1 | 5.8 | 3.74% | 60.22% |  | 63.96% | 2
0.63 | 3.6 | 2.321% | 57.9% |  | 66.99% | 4
0.5 | 1.9 | 1.225% | 56.67% |  | 68.6% | 6.3
0.25 | 8.9 | 5.738% | 50.93% |  | 70.99% | 8
0.2 | 3.9 | 2.515% | 48.42% |  | 96.2% | 16
0.125 | 10.3 | 6.641% | 41.78% |  | 100% | 20
0.063 | 25.1 | 16.18% | 25.6% |  | 100%
Schale | 39.7 | 25.6% | xxxxxxx
Summe mR | 155.1 | 100%
Verlust md – S mR | 1.1
Kommentare:

## 511-1 15-40
Technische Hochschule Lübeck
Korngrößenverteilung
Bodenart: | Sand | Bezeichnung der Probe | 511-1
Arbeitsweise: | Trockensiebung | Anlage | 15-40
ausgeführt durch: | Anna Androvitsanea | Datum: | 14-02-2019
Gesammttrockenmasse md |  | 263.1 | g | 100%
Maschenweite | Siebrückstand |  | Siebdurchgang
mm | mR (g) | mR / Summe mR * 100 % | %
[5 empty] | Siebdurchgang % | Maschenweite, mm
|  |  | 100% |  | 12.64% | 0.063
20 | 33.1 | 12.76% | 87.24% |  | 35.95% | 0.125
16 | 12.4 | 4.778% | 82.47% |  | 53.99% | 0.2
8 | 18.5 | 7.129% | 75.34% |  | 57.61% | 0.25
6.3 | 4.4 | 1.696% | 73.64% |  | 63.82% | 0.5
4 | 4.6 | 1.773% | 71.87% |  | 64.78% | 0.63
2 | 5.9 | 2.274% | 69.6% |  | 66.78% | 1
1 | 7.3 | 2.813% | 66.78% |  | 69.6% | 2
0.63 | 5.2 | 2.004% | 64.78% |  | 71.87% | 4
0.5 | 2.5 | 0.9634% | 63.82% |  | 73.64% | 6.3
0.25 | 16.1 | 6.204% | 57.61% |  | 75.34% | 8
0.2 | 9.4 | 3.622% | 53.99% |  | 82.47% | 16
0.125 | 46.8 | 18.03% | 35.95% |  | 87.24% | 20
0.063 | 60.5 | 23.31% | 12.64% |  | 100%
Schale | 32.8 | 12.64% | xxxxxxx
Summe mR | 259.5 | 100%
Verlust md – S mR | 3.6
Kommentare:

## 511-1 40-107
Technische Hochschule Lübeck
Korngrößenverteilung
Bodenart: | Lehm | Bezeichnung der Probe | 511-1
Arbeitsweise: | Trockensiebung | Anlage | 40-107
ausgeführt durch: | Anna Androvitsanea | Datum: | 14-02-2019
Gesammttrockenmasse md |  | 1164.7 | g | 100%
Maschenweite | Siebrückstand |  | Siebdurchgang
mm | mR (g) | mR / Summe mR * 100 % | %
|  |  | 100% |  | Siebdurchgang % | Maschenweite, mm
31.5 | 130.2 | 11.34% | 88.66% |  | 16.77% | 0.063
20 | 14.8 | 1.289% | 87.37% |  | 30.64% | 0.125
16 | 4.8 | 0.418% | 86.96% |  | 47.82% | 0.2
8 | 13.8 | 1.202% | 85.75% |  | 55.96% | 0.25
6.3 | 8.1 | 0.7053% | 85.05% |  | 73.26% | 0.5
4 | 20 | 1.742% | 83.31% |  | 75.39% | 0.63
2 | 32.2 | 2.804% | 80.5% |  | 77.72% | 1
1 | 32 | 2.786% | 77.72% |  | 80.5% | 2
0.63 | 26.7 | 2.325% | 75.39% |  | 83.31% | 4
0.5 | 24.5 | 2.133% | 73.26% |  | 85.05% | 6.3
0.25 | 198.7 | 17.3% | 55.96% |  | 85.75% | 8
0.2 | 93.4 | 8.133% | 47.82% |  | 86.96% | 16
0.125 | 197.3 | 17.18% | 30.64% |  | 87.37% | 20
0.063 | 159.3 | 13.87% | 16.77% |  | 88.66% | 31.5
Schale | 192.6 | 16.77% | xxxxxxx |  | 100%
Summe mR | 1148.4 | 100%
Verlust md – S mR | 16.3
Kommentare:

## 511-2 10-107
Technische Hochschule Lübeck
Korngrößenverteilung
Bodenart: |  | Bezeichnung der Probe | 511-2
Arbeitsweise: | Trockensiebung | Anlage | 10-107
ausgeführt durch: |  | Datum:
Gesammttrockenmasse md |  |  | g | 100%
Maschenweite | Siebrückstand |  | Siebdurchgang
mm | mR (g) | mR / Summe mR * 100 % | %
[5 empty] | Siebdurchgang % | Maschenweite, mm
|  |  | 100% |  | #DIV/0! | 0.063
20 |  | #DIV/0! | #DIV/0! |  | #DIV/0! | 0.125
16 |  | #DIV/0! | #DIV/0! |  | #DIV/0! | 0.2
8 |  | #DIV/0! | #DIV/0! |  | #DIV/0! | 0.25
6.3 |  | #DIV/0! | #DIV/0! |  | #DIV/0! | 0.5
4 |  | #DIV/0! | #DIV/0! |  | #DIV/0! | 0.63
2 |  | #DIV/0! | #DIV/0! |  | #DIV/0! | 1
1 |  | #DIV/0! | #DIV/0! |  | #DIV/0! | 2
0.63 |  | #DIV/0! | #DIV/0! |  | #DIV/0! | 4
0.5 |  | #DIV/0! | #DIV/0! |  | #DIV/0! | 6.3
0.25 |  | #DIV/0! | #DIV/0! |  | #DIV/0! | 8
0.2 |  | #DIV/0! | #DIV/0! |  | #DIV/0! | 16
0.125 |  | #DIV/0! | #DIV/0! |  | #DIV/0! | 20
0.063 |  | #DIV/0! | #DIV/0! |  | 100%
Schale |  | #DIV/0! | xxxxxxx
Summe mR | 0 | #DIV/0!
Verlust md – S mR | 0
Kommentare:

## 512-4 53-93
Technische Hochschule Lübeck
Korngrößenverteilung
Bodenart: |  | Bezeichnung der Probe | 512-4
Arbeitsweise: | Trockensiebung | Anlage | 53-93
ausgeführt durch: |  | Datum:
Gesammttrockenmasse md |  |  | g | 100%
Maschenweite | Siebrückstand |  | Siebdurchgang
mm | mR (g) | mR / Summe mR * 100 % | %
[5 empty] | Siebdurchgang % | Maschenweite, mm
|  |  | 100% |  | #DIV/0! | 0.063
20 |  | #DIV/0! | #DIV/0! |  | #DIV/0! | 0.125
16 |  | #DIV/0! | #DIV/0! |  | #DIV/0! | 0.2
8 |  | #DIV/0! | #DIV/0! |  | #DIV/0! | 0.25
6.3 |  | #DIV/0! | #DIV/0! |  | #DIV/0! | 0.5
4 |  | #DIV/0! | #DIV/0! |  | #DIV/0! | 0.63
2 |  | #DIV/0! | #DIV/0! |  | #DIV/0! | 1
1 |  | #DIV/0! | #DIV/0! |  | #DIV/0! | 2
0.63 |  | #DIV/0! | #DIV/0! |  | #DIV/0! | 4
0.5 |  | #DIV/0! | #DIV/0! |  | #DIV/0! | 6.3
0.25 |  | #DIV/0! | #DIV/0! |  | #DIV/0! | 8
0.2 |  | #DIV/0! | #DIV/0! |  | #DIV/0! | 16
0.125 |  | #DIV/0! | #DIV/0! |  | #DIV/0! | 20
0.063 |  | #DIV/0! | #DIV/0! |  | 100%
Schale |  | #DIV/0! | xxxxxxx
Summe mR | 0 | #DIV/0!
Verlust md – S mR | 0
Kommentare: | Schilfstücke drin

## schlämmanalyse
|  | (1) | (2) | (3) | (4)
time | hydrometer reading, Rcp | Percentage Finer in susp a=1 | corrected length, L (cm) | Diameter of particles (mm) | PT, percent finer in the solution
15 | 41 | 82 | 9.6 | 0.08241709
30 | 36 | 72 | 10.4 | 0.06065733
60 | 32 | 64 | 11.2 | 0.04451031
120 |  | 0
Ws | 50 | weight of soil in gr
k | 0.0133
PT= | (1) * %passing through #200 Sieb / 100
Berechnung von Korndichte, ρs
Pyknometer 20 grad, Angagen in Gramm
Probe |  |  | 411-5 | 115-2 | 113-3 | 512-4
m0 | Masse der trockenen Pyknometer | g | 41.56 | 41.66 | 51.9 | 54.67
m1 | Masse des Pyknometers, gefüllt mit Kontrollflüssigkeit | g | 141.36 | 141.34 | 151.61 | 154.35
m2 | Masse des Pyknometers mit der tockenen Probe | g | 52.67 | 52.77 | 63.03 | 65.92
m3 | Masse des Pyknometers mit der Porbe und gefüllt mit der Kontrollflüssigkeit | g | 148.38 | 148.31 | 158.61 | 161.46
m4 | Trockenmasse der Versuchsprobe | g | 46.4 | 44.6 | 41 | 43.9
ρL | Dichte der Kontrolflüßigkeit bei Prüftemperatur | Mg/m3 | 1 | 1 | 1 | 1
ρs | Korndichte | Mg/m3 | 11.34474 | 10.77295 | 9.927361 | 10.60386
Note on E2: Table